## Full 1
QAD121 | m² |  | Coberta plana no transitable, no ventilada, amb grava. Impermeabilització amb làmines d'EPDM, sobre suport continu de panell contralaminat de fusta (CLT).
Coberta plana no transitable, no ventilada, amb grava, tipus invertida, pendent del 1% al 5%. CAPA SEPARADORA SOTA FORMACIÓ DE PENDENTS: làmina de polietilè d'alta densitat (PEAD/HDPE), de 0,75 mm d'espessor i 705 g/m²; FORMACIÓ DE PENDENTS: mitjançant vorada de tremujals, aiguafons i juntes amb mestres de maó ceràmic buit doble i capa de formigó lleuger, de resistència a compressió 1,5 MPa i 480 kg/m³ de densitat, premesclat amb argila expandida de granulometria entre 3 i 9 mm, ciment gris i additius, amb espessor medi de 3 cm; IMPERMEABILITZACIÓ: tipus monocapa, no adherida, formada per una làmina de cautxú sintètic EPDM d'alta densitat, de 1,2 mm d'espessor, fixada al suport en perímetre i junts i cavalcaments fixats amb cinta autoadhesiva, de cautxú sintètic EPDM i 76 mm d'amplada, prèvia aplicació d'emprimació amb base dissolvent; CAPA SEPARADORA SOTA AÏLLAMENT: geotèxtil no teixit compost per fibres de polièster unides per tiretes, (500 g/m²); AÏLLAMENT TÈRMIC: panell rígid de poliestirè extrudit Ursa XPS F N-III L "URSA IBÉRICA AISLANTES", de superfície llisa i mecanitzat lateral de mitja mossa, de 40 mm d'espessor, resistència a compressió >= 300 kPa; CAPA SEPARADORA SOTA PROTECCIÓ: geotèxtil no teixit compost per fibres de polièster unides per tiretes, (500 g/m²); CAPA DE PROTECCIÓ: Capa de cantells rodats rentats, amb un espessor medi de 10 cm. El preu no inclou l'execució i el segellat dels junts ni l'execució d'acabats en les trobades amb paraments i desaigües.
Codi |  | Unitat |  | Descripció |  |  |  | Rendiment | Preu unitari | Import
1 |  |  |  | Materials
mt15dan600a |  | m² |  | Làmina de polietilè d'alta densitat (PEAD/HDPE), de 0,75 mm d'espessor i 705 g/m², Euroclasse E de reacció al foc. |  |  |  | 1.05 | 2.92 | 3.07
mt04lcc010c |  | U |  | Maó ceràmic buit (totxana), per revestir, 29x14x9 cm, per a ús en fàbrica protegida (peça P), densitat 805 kg/m³, segons UNE-EN 771-1. |  |  |  | 3 | 0.16 | 0.48
mt10hlw020a |  | m³ |  | Formigó lleuger, de resistència a compressió 1,5 MPa i 480 kg/m³ de densitat, premesclat amb argila expandida de granulometria entre 3 i 9 mm, ciment gris i additius. |  |  |  | 0.03 | 210.9 | 6.33
mt16pea020b |  | m² |  | Panell rígid de poliestirè expandit, segons UNE-EN 13163, mecanitzat lateral recte, de 20 mm d'espessor, resistència tèrmica 0,55 m²K/W, conductivitat tèrmica 0,036 W/(mK), per junta de dilatació. |  |  |  | 0.01 | 1.34 | 0.01
mt15dan610a |  | m² |  | Làmina de cautxú sintètic EPDM d'alta densitat, de 1,2 mm d'espessor, amb resistència a l'envelliment i als rajos UV. |  |  |  | 1.1 | 9.58 | 10.54
mt15dan630a |  | l |  | Emprimació amb base dissolvent, per a neteja de cavalcaments en làmines de cautxú sintètic EPDM d'alta densitat. |  |  |  | 0.001 | 11.97 | 0.01
mt15dan620a |  | m |  | Cinta autoadhesiva, de cautxú sintètic EPDM, 76 mm d'amplada i 0,75 mm de gruix, per a segellat d'encavallaments en làmines de cautxú sintètic EPDM d'alta densitat. |  |  |  | 0.1 | 4.39 | 0.44
mt14gsa020ei |  | m² |  | Geotèxtil no teixit compost per fibres de polièster unides per tiretes, amb una resistència a la tracció longitudinal de 6,8 kN/m, una resistència a la tracció transversal de 7,8 kN/m, una obertura de con a l'assaig de perforació dinàmica segons UNE-EN ISO 13433 inferior a 3 mm, resistència CBR a punxonament 1,7 kN i una massa superficial de 500 g/m², segons UNE-EN 13252. |  |  |  | 2.1 | 1.74 | 3.65
mt16pxp010ac |  | m² |  | Panell rígid de poliestirè extrudit Ursa XPS F N-III L "URSA IBÉRICA AISLANTES", segons UNE-EN 13164, de superfície llisa i mecanitzat lateral de mitja mossa, de 40 mm d'espessor, resistència a compressió >= 300 kPa, resistència tèrmica 1,2 m²K/W, conductivitat tèrmica 0,033 W/(mK), Euroclasse E de reacció al foc segons UNE-EN 13501-1, amb codi de designació XPS-EN 13164-T1-CS(10/Y)300-DS(70,90)-DLT(2)5-CC(2/1,5/50)125-WL(T)0,7-WD(V)3-FTCD1. |  |  |  | 1.05 | 7.37 | 7.74
mt01arc010 |  | t |  | Cantells rodats rentats, de granulometria compresa entre 16 i 32 mm. |  |  |  | 0.18 | 21.23 | 3.82
[8 empty] | Subtotal materials: |  | 36.09
2 |  |  |  | Equip i maquinària
mq06hor010 |  | h |  | Formigonera. |  |  |  | 0.021 | 1.68 | 0.04
[8 empty] | Subtotal equip i maquinària: |  | 0.04
3 |  |  |  | Mà d'obra
mo020 |  | h |  | Oficial 1ª construcció. |  |  |  | 0.222 | 24.5 | 5.44
mo113 |  | h |  | Peó ordinari construcció. |  |  |  | 0.317 | 20.46 | 6.49
mo054 |  | h |  | Oficial 1ª muntador d'aïllaments. |  |  |  | 0.063 | 25.32 | 1.6
mo101 |  | h |  | Ajudant muntador d'aïllaments. |  |  |  | 0.063 | 21.75 | 1.37
mo029 |  | h |  | Oficial 1ª aplicador de làmines impermeabilitzants. |  |  |  | 0.165 | 24.5 | 4.04
mo067 |  | h |  | Ajudant aplicador de làmines impermeabilitzants. |  |  |  | 0.165 | 21.75 | 3.59
[8 empty] | Subtotal mà d'obra: |  | 22.53
4 |  |  |  | Costos directes complementaris
|  | % |  | Costos directes complementaris |  |  |  | 2 | 58.66 | 1.17
[8 empty] | Costos directes (1+2+3+4): |  | 59.83
Referència norma UNE i Títol de la norma transposició de norma harmonitzada |  |  |  |  | Aplicabilitat(a) | Obligatorietat(b) | Sistema(c)
UNE-EN 771-1:2011/A1:2016 |  |  |  |  | 1062020 | 1062020 | 2+/4
Especificaciones de piezas para fábrica de albañilería. Parte 1: Piezas de arcilla cocida
UNE-EN 13163:2013/A1:2015 |  |  |  |  | 1072020 | 1072020 | 1/3/4
Productos aislantes térmicos para aplicaciones en la edificación. Productos manufacturados de poliestireno expandido (EPS). Especificación.
UNE-EN 13252:2001 |  |  |  |  | 1102000 | 1102000 | 2+/4
Geotextiles y productos relacionados. Requisitos para su uso en sistemas de drenaje.
UNE-EN 13252:2001/A1:2005 |  |  |  |  | 162006 | 162007
UNE-EN 13164:2013/A1:2015 |  |  |  |  | 1072020 | 1072020 | 1/3/4
Productos aislantes térmicos para aplicaciones en la edificación. Productos manufacturados de poliestireno extruido (XPS). Especificación.
(a) Data d'aplicabilitat de la norma harmonitzada i inici del període de coexistència
(b) Data final del període de coexistència / entrada en vigor marcat CE
(c) Sistema d'avaluació i verificació de la constància de les prestacions