## Full 1
NAJ010 | m² | Aïllament tèrmic de fronts de forjat i pilars en façana, amb poliestirè extrudit.
Aïllament tèrmic de fronts de forjat i pilars embeguts en el gruix de la façana, format per panell rígid de poliestirè extrudit Ursa XPS F N-RG I "URSA IBÉRICA AISLANTES", de superfície rugosa acanalada i mecanitzat lateral encadellat i recte, de 40 mm d'espessor, resistència a compressió >= 300 kPa, resistència tèrmica 1,2 m²K/W, conductivitat tèrmica 0,034 W/(mK), col·locat a topall i clavat amb puntes metàl·liques a l'encofrat de l'estructura abans de formigonar.
Codi |  | Unitat | Descripció |  | Rendiment |  | Preu unitari |  | Import
1 |  |  | Materials
mt16pxp010ecb |  | m² | Panell rígid de poliestirè extrudit Ursa XPS F N-RG I "URSA IBÉRICA AISLANTES", segons UNE-EN 13164, de superfície rugosa acanalada i mecanitzat lateral encadellat i recte, de 40 mm d'espessor, resistència a compressió >= 300 kPa, resistència tèrmica 1,2 m²K/W, conductivitat tèrmica 0,034 W/(mK), Euroclasse E de reacció al foc segons UNE-EN 13501-1, amb codi de designació XPS-EN 13164-T2-CS(10/Y)300-DS(70,90)-DLT(2)5-WL(T)0,7-WD(V)3-FTCD1. |  | 1.05 |  | 7.33 |  | 7.7
mt08var070 |  | kg | Puntes metàl·liques de cap ample. |  | 0.15 |  | 7.9 |  | 1.19
[5 empty] | Subtotal materials: |  |  |  | 8.89
2 |  |  | Mà d'obra
mo054 |  | h | Oficial 1ª muntador d'aïllaments. |  | 0.197 |  | 29.34 |  | 5.78
mo101 |  | h | Ajudant muntador d'aïllaments. |  | 0.197 |  | 25.28 |  | 4.98
[5 empty] | Subtotal mà d'obra: |  |  |  | 10.76
3 |  |  | Costos directes complementaris
|  | % | Costos directes complementaris |  | 2 |  | 19.65 |  | 0.39
Cost de manteniment decennal: 0,40€ en els primers 10 anys. |  |  |  |  | Costos directes (1+2+3): |  |  |  | 20.04
Referència i títol de la norma |  |  |  | Aplicabilitat(a) |  | Obligatorietat(b) |  | Sistema(c)
EN 13164:2012+A1:2015 |  |  |  | 1072020 |  | 1072020 |  | 1/3/4
Productos aislantes térmicos para aplicaciones en la edificación. Productos manufacturados de poliestireno extruido (XPS). Especificación.
(a) Data d'aplicabilitat de la norma harmonitzada
(b) Data en què finalitza el període de coexistència
(c) Sistema d'avaluació i verificació de la constància de les prestacions